## Hoja 1
UXC020 | m² | Pavimento continuo de hormigón tratado superficialmente con endurecedor o colorante, para exteriores.
Pavimento continuo exterior de hormigón con adición de fibras, con juntas, de 10 cm de espesor, realizado con hormigón HM-20/B/20/X0 fabricado en central y vertido desde camión con un contenido de fibras sin función estructural, fibras de vidrio resistentes a los álcalis (AR) de 2 kg/m³, extendido y vibrado manual mediante regla vibrante; tratado superficialmente con capa de rodadura de mortero decorativo de rodadura para pavimento de hormigón, color blanco, compuesto de cemento, áridos de sílice, aditivos orgánicos y pigmentos, con un rendimiento aproximado de 3 kg/m², espolvoreado manualmente sobre el hormigón aún fresco y posterior fratasado mecánico de toda la superficie hasta conseguir que el mortero quede totalmente integrado en el hormigón. El precio no incluye la base de la solera ni la ejecución y el sellado de las juntas.
Código |  | Unidad | Descripción | Rendimiento | Precio unitario | Importe
1 |  |  | Materiales
mt10hmf010tLb |  | m³ | Hormigón HM-20/B/20/X0, fabricado en central. | 0.105 | 85.8 | 9.01
mt09wnc011ba |  | kg | Mortero decorativo de rodadura para pavimento de hormigón, color blanco, compuesto de cemento, áridos de sílice, aditivos orgánicos y pigmentos. | 3 | 0.45 | 1.35
|  |  |  | Subtotal materiales: |  | 10.36
2 |  |  | Equipo y maquinaria
mq06vib020 |  | h | Regla vibrante de 3 m. | 0.019 | 5.23 | 0.1
mq06fra010 |  | h | Fratasadora mecánica de hormigón. | 0.638 | 5.68 | 3.62
|  |  |  | Subtotal equipo y maquinaria: |  | 3.72
3 |  |  | Mano de obra
mo041 |  | h | Oficial 1ª construcción de obra civil. | 0.241 | 22.13 | 5.33
mo087 |  | h | Ayudante construcción de obra civil. | 0.355 | 21.02 | 7.46
|  |  |  | Subtotal mano de obra: |  | 12.79
4 |  |  | Costes directos complementarios
|  | % | Costes directos complementarios | 2 | 26.87 | 0.54
Coste de mantenimiento decenal: 3,02€ en los primeros 10 años. |  |  |  | Costes directos (1+2+3+4): |  | 27.41